## 1
ООО Торговая Фирма «Гранд»
644024 Россия, г. Омск, ул. Ильинская, д.4, офис 74
Тел/факс 8 (3812) 21-93-36, 21-93-34, 21-93-38
Филиал «Омский» АО «ОТП Банк» БИК 045209777
р/сч 40702810405040000161 кор/сч 30101810000000000777
ОГРН 1165543094991 ИНН 5504145117 КПП 550401001
E-mail: sk-grand@mail.ru
НАПОРНЫЕ ПОЛИЭТИЛЕНОВЫЕ ТРУБЫ ПРОТЕКТ 1075
с защитным покрытием, материал трубы ПЭ 100 RC
ТУ 2248-043-73011750-2015 (взамен СТО 73011750-004-2009)
с 4 апреля 2016 г.
Наружное покрытие в виде тонкостенной оболочки из специальной минералонаполненной термо- и светостабилизированной полимерной композиции с включением наночастиц предназначено для защиты напорных труб из полиэтилена от механических повреждений. Трубы ПРОТЕКТ 1075 производятся из стойкого к растрескиванию полиэтилена ПЭ 100 RC. Применение:траншейная укладка без использования песчаной засыпки, прокладка в неустойчивых и подвижных грунтах, при плужной и роторной укладке, а также в бестраншейных методах: ГНБ, проколы с использованием пневмопробойника и других методах.
Номинальный наружный диаметр напорной трубы, мм | Толщина защитного покрытия, не менее, мм | ДЛЯ ПИТЬЕВОГО ВОДОСНАБЖЕНИЯ |  |  |  | ДЛЯ ГАЗОПРОВОДОВ
|  | рабочая напорная труба по ГОСТ 18599-2001 |  |  |  | рабочая газовая труба по ГОСТ Р 50838-2009, ТУ 2248-010-73011750-2010
|  | Рабочее давление 1,0 МПа |  | Рабочее давление 1,6 МПа |  | Рабочее давление до 1,0 МПа
|  | ПЭ100 SDR17 |  | ПЭ100 SDR11 |  | ПЭ 100 SDR 11
|  | Стенка напорной трубы, мм | Цена 1 п.м. без НДС | Стенка напорной трубы, мм | Цена 1 п.м. без НДС | Стенка напорной трубы, мм | Цена 1 п.м. без НДС
32 | 0.8 |  |  | 3 | 113 | 3 | 113 | 155.4237 | 212.2034 | 212.2034
40 | 0.8 |  |  | 3.7 | 164 | 3.7 | 164 | 155.4237 | 212.2034 | 212.2034
50 | 0.8 | 3 | 180 | 4.6 | 243 | 4.6 | 243 | 155.4237 | 212.2034 | 212.2034
63 | 0.8 | 3.8 | 270 | 5.8 | 369 | 5.8 | 369 | 155.4237 | 212.2034 | 212.2034
90 | 0.9 | 5.4 | 512 | 8.2 | 709 | 8.2 | 709 | 294.4068 | 407.9661 | 407.9661
|  |  | 0 |  | 0 |  | 0
110 | 0.9 | 6.6 | 760 | 10 | 1049 | 10 | 1049 | 437.2881 | 603.3898 | 603.3898
125 | 1 | 7.4 | 963 | 11.4 | 1355 | 11.4 | 1355 | 553.8983 | 779.322 | 779.322
140 | 1.1 | 8.3 | 1196 | 12.7 | 1674 | 12.7 | 1674 | 688.6441 | 963.2203 | 963.2203
160 | 1.1 | 9.5 | 1539 | 14.6 | 2175 | 14.6 | 2175 | 885.0847 | 1251.186 | 1251.186
180 | 1.1 | 10.7 | 1918 | 16.4 | 2720 | 16.4 | 2720
200 | 1.2 | 11.9 | 2354 | 18.2 | 3345 | 18.2 | 3345 | 1354.237 | 1923.729 | 1923.729
225 | 1.3 | 13.4 | 2970 | 20.5 | 4226 | 20.5 | 4226 | 1708.475 | 2430.508 | 2430.508
250 | 1.4 | 14.8 | 3650 | 22.7 | 5184 | 22.7 | 5184 | 2094.915 | 2976.271 | 2976.271
280 | 1.5 | 16.6 | 4537 | 25.4 | 6454 | 25.4 | 6454 | 2610.169 | 3711.864 | 3711.864
|  |  | 0 | 0 | 0 |  | 0
315 | 1.5 | 18.7 | 5687 | 28.6 | 8134 | 28.6 | 8134 | 3271.186 | 4677.966 | 4677.966
355 | 1.6 | 21.1 | 7204 | 32.2 | 10271 | 32.2 | 10271 | 4144.068 | 5906.78 | 5906.78
400 | 1.8 | 23.7 | 9072 | 36.3 | 13024 | 36.3 | 13024 | 5218.644 | 7489.831 | 7489.831
450 | 1.9 | 26.7 | 11447 | 40.9 | 16431 | 40.9 | 16431 | 6593.22 | 9457.627 | 9457.627
500 | 2 | 29.7 | 14103 | 45.4 | 20236 | 45.4 | 20236 | 8111.864 | 11637.29 | 11637.29
560 | 2.2 | 33.2 | 17618 | 50.8 | 25285 | 50.8 | 25285 | 10132.2 | 14538.98 | 14538.98
630 | 2.5 | 37.4 | 22271 | 57.2 | 32121 | 57.2 | 32121 | 12810.17 | 18471.19 | 18471.19
|  |  | 0 |  | 0
710 | 3 | 42.1 | 28668 | 64.5 | 41230 |  |  | 16491.53 | 23711.86
800 | 3 | 47.4 | 35978 | 72.6 | 52787 |  |  | 20677.97 | 30338.98
900 | 3 | 53.3 | 45204 | 81.7 | 65258 |  |  | 25966.1 | 37491.53
1000 | 3 | 59.3 | 55316 | 90.8 | 80087 |  |  | 31813.56 | 46050.85
1200 | 3 | 71.1 | 78752 |  |  |  |  | 45254.24
0
1400 | 3 | 83 | 106317 |  |  |  |  | 61135.59
1600 | 3 | 94.8 | 138012 |  |  |  |  | 79355.93
Стандартные длины: бухты Ø 63-110 мм - от 100 до 350 м; отрезки: Ø 110-1200 мм - до 13 м, Ø 1400-1600 мм - до 6,5 м
ДОПОЛНИТЕЛЬНЫЕ УСТРОЙСТВА
|  | Наименование |  |  |  |  | Цена 1 шт. без НДС
|  | Инструмент для снятия защитного покрытия |  |  |  |  | 13095